## Folha 1
NAJ010 | m² |  | Isolamento térmico de testa de laje e pilares em fachada, com poliestireno extrudido.
Isolamento térmico de testas de laje e pilares embebidos na espessura da fachada, formado por painel rígido de poliestireno extrudido Ursa XPS RG "URSA IBÉRICA AISLANTES", de 30 mm de espessura, resistência à compressão >= 500 kPa, fixado com adesivo cimentício sobre a estrutura descofrada.
Unitário |  | Ud |  | Descrição |  | Rend. |  | Preço unitário | Importância
mt16pxp010eb |  | m² |  | Painel rígido de poliestireno extrudido Ursa XPS RG "URSA IBÉRICA AISLANTES", segundo EN 13164, de superfície rugosa acanalada e bordo lateral macho-fêmea e recto, de 30 mm de espessura, resistência à compressão >= 500 kPa, resistência térmica 0,9 m²°C/W, condutibilidade térmica 0,034 W/(m°C), Euroclasse E de reacção ao fogo, com código de designação XPS-EN 13164-T1-CS(10/Y)500-DLT(2)5-DS(TH)-WL(T)0,7-WD(V)3-FT2. |  | 1.05 |  | 10.07 | 10.57
mt16aaa010 |  | kg |  | Argamassa cola para fixação de materiais isolantes. |  | 9 |  | 0.19 | 1.71
mo054 |  | h |  | Oficial de 1ª montador de isolamentos. |  | 0.11 |  | 17.77 | 1.95
mo101 |  | h |  | Ajudante de montador de isolamentos. |  | 0.11 |  | 16.81 | 1.85
|  | % |  | Custos directos complementares |  | 2 |  | 16.08 | 0.32
Custo de manutenção decenal: 0,33€ nos primeiros 10 anos. | [7 empty] | Total: | 16.4
Referência e título da norma |  |  |  |  | Aplicabilidade(a) |  | Obrigatoriedade(b) |  |  | Sistema(c)
EN 13164:2012+A1:2015 |  |  |  |  | 1072015 |  | 1072016
Produtos de isolamento térmico para aplicação em edifícios — Produtos manufaturados de espuma de poliestireno extr udido (XPS) — Especificação
(a) Data de entrada em aplicação da norma harmonizada e início do período de coexistência
(b) Data final do período de coexistência / entrada em vigor da marcação CE
(c) Sistema de avaliação e verificação da regularidade do desempenho