## Folha 1
NAK010 |  |  | m² | Isolamento horizontal de lajes térreas, com poliestireno extrudido.
Isolamento térmico horizontal de lajes térreas formado por painel rígido de poliestireno extrudido Ursa XPS NV L "URSA IBÉRICA AISLANTES", de 90 mm de espessura, resistência à compressão >= 500 kPa, resistência térmica 2,5 m²°C/W, condutibilidade térmica 0,036 W/(m°C), colocado na base da camada base, coberto com um filme de polietileno de 0,2 mm de espessura, preparado para receber uma camada base de argamassa ou betão (não incluída neste preço).
Unitário | Ud | Descrição |  |  |  | Rend. | Preço unitário |  | Importância
mt16pxp010bi | m² | Painel rígido de poliestireno extrudido Ursa XPS NV L "URSA IBÉRICA AISLANTES", segundo EN 13164, de superfície lisa e bordo lateral a meia madeira, de 90 mm de espessura, resistência à compressão >= 500 kPa, resistência térmica 2,5 m²°C/W, condutibilidade térmica 0,036 W/(m°C), Euroclasse E de reacção ao fogo, com código de designação XPS-EN 13164-T1-CS(10/Y)500-DLT(2)5-DS(TH)-CC(2/1,5/50)175-WL(T)0,7-WD(V)3-FT2. |  |  |  | 1.1 | 25.16 |  | 27.68
mt17poa010d | m² | Filme de polietileno de 0,2 mm de espessura e 184 g/m² de massa superficial. |  |  |  | 1.1 | 0.37 |  | 0.41
mt16aaa030 | m | Fita autocolante para vedação de juntas. |  |  |  | 0.4 | 0.3 |  | 0.12
mo054 | h | Oficial de 1ª montador de isolamentos. |  |  |  | 0.164 | 17.41 |  | 2.86
mo101 | h | Ajudante de montador de isolamentos. |  |  |  | 0.164 | 16.45 |  | 2.7
| % | Custos directos complementares |  |  |  | 2 | 33.77 |  | 0.68
[7 empty] | Total: |  | 34.45
Referência e título da norma |  |  |  |  | Aplicabilidade (1) |  |  | Obrigatoriedade (2) |  | Sistema (3)
EN 13164:2012 |  |  |  |  | 192013 |  |  | 192013
Produtos de isolamento térmico para aplicação em edifícios - Produtos manutaturados de espuma de poliestireno extrudido (XPS) - Especificação Especificação
(1) Data de entrada em aplicação da norma harmonizada e início do período de coexistência
(2) Data final do período de coexistência / entrada em vigor da marcação CE
(3) Sistema de avaliação e verificação da regularidade do desempenho