## Folha 1
NAQ030 | m² |  | Isolamento térmico pelo interior de coberturas inclinadas sobre espaço não habitável.
Isolamento térmico pelo interior de coberturas inclinadas sobre espaço não habitável, formado por manta de lã mineral, T1021 Ursa Terra Manta Papel "URSA IBÉRICA AISLANTES", revestida numa das suas faces com papel kraft que actua como barreira de vapor, de 160 mm de espessura, resistência térmica 3,8 m²°C/W, condutibilidade térmica 0,042 W/(m°C), colocado topo a topo, simplesmente apoiado. Inclusive fita autocolante para vedação de juntas.
Unitário |  | Ud | Descrição |  | Rend. |  | Preço unitário | Importância
mt16lvp015f |  | m² | Manta de lã mineral, T1021 Ursa Terra Manta Papel "URSA IBÉRICA AISLANTES", revestida numa das suas faces com papel kraft que actua como barreira de vapor, de 160 mm de espessura, resistência térmica 3,8 m²°C/W, condutibilidade térmica 0,042 W/(m°C), segundo EN 13162, Euroclasse F de reacção ao fogo, com código de designação MW-EN 13162-T1-Z3. |  | 1.1 |  | 5.82 | 6.4
mt16aaa030 |  | m | Fita autocolante para vedação de juntas. |  | 1 |  | 0.3 | 0.3
mo054 |  | h | Oficial de 1ª montador de isolamentos. |  | 0.083 |  | 19.03 | 1.58
mo101 |  | h | Ajudante de montador de isolamentos. |  | 0.083 |  | 17.97 | 1.49
|  | % | Custos directos complementares |  | 2 |  | 9.77 | 0.2
Custo de manutenção decenal: 0,20€ nos primeiros 10 anos. | [6 empty] | Total: | 9.97
Referência e título da norma |  |  |  | Aplicabilidade(a) |  | Obrigatoriedade(b) |  |  | Sistema(c)
EN 13162:2012+A1:2015 |  |  |  | 1072015 |  | 1072016
Produtos de isolamento térmico para aplicação em edifícios — Produtos manufaturados de lã mineral (MW) — Especificação
(a) Data de entrada em aplicação da norma harmonizada e início do período de coexistência
(b) Data final do período de coexistência / entrada em vigor da marcação CE
(c) Sistema de avaliação e verificação da regularidade do desempenho