## Folha 1
NAQ030 | m² |  | Isolamento térmico pelo interior de coberturas inclinadas sobre espaço não habitável.
Isolamento térmico pelo interior de coberturas inclinadas sobre espaço não habitável, formado por espuma rígida de poliuretano projectado "in situ", densidade mínima 55 kg/m³, espessura média mínima 30 mm.
Unitário |  | Ud |  | Descrição |  | Rend. |  | Preço unitário | Importância
mt16poc010v |  | m² |  | Espuma rígida de poliuretano projectado "in situ", densidade mínima 55 kg/m³, espessura média mínima 30 mm, aplicado em coberturas inclinadas, segundo EN 14315-1. |  | 1.1 |  | 7.21 | 7.93
mq08mpa030 |  | h |  | Maquinaria para projecção de produtos isolantes. |  | 0.117 |  | 15.25 | 1.78
mo030 |  | h |  | Oficial de 1ª aplicador de produtos isolantes. |  | 0.105 |  | 18.48 | 1.94
mo068 |  | h |  | Ajudante de aplicador de produtos isolantes. |  | 0.105 |  | 17.97 | 1.89
|  | % |  | Custos directos complementares |  | 2 |  | 13.54 | 0.27
Custo de manutenção decenal: 0,28€ nos primeiros 10 anos. | [7 empty] | Total: | 13.81
Referência e título da norma |  |  |  |  | Aplicabilidade(a) |  | Obrigatoriedade(b) |  |  | Sistema(c)
EN 14315-1:2013 |  |  |  |  | 1112013 |  | 1112014
Produtos de isolamento térmico para aplicações em edifícios — Espumas rígidas de poliuretano (PUR) e de poli-isocianurato (PIR) produzidas e injetadas em obra — Parte 1: Especificação para o sistema de injeção de espuma rígida antes da aplicação em obra
(a) Data de entrada em aplicação da norma harmonizada e início do período de coexistência
(b) Data final do período de coexistência / entrada em vigor da marcação CE
(c) Sistema de avaliação e verificação da regularidade do desempenho