## Folha 1
QTZ010 | m² | Cobertura inclinada de zincotitânio.
Cobertura inclinada com uma pendente média de 47%, formada por estrutura de suporte (não incluída neste preço), filme de polietileno que actua como barreira de vapor e manta de lã mineral, Ursa Terra Manta Fieltro MNU 40 "URSA IBÉRICA AISLANTES", sem revestir, de 80 mm de espessura, resistência térmica 2 m²°C/W, condutibilidade térmica 0,04 W/(m°C) como isolamento térmico, disposto entre barrotes de madeira de 80x80 mm de secção. Revestimento composto por painel de zincotitânio, "RHEINZINK" Clic System, acabamento natural, de 0,7 mm de espessura, executado mediante o sistema de junta com ripa a partir de material em banda de 650 mm de desenvolvimento, 565 mm entre eixos e juntas de 47 mm de altura, fixada mecanicamente sobre painel OSB de partículas longas e orientadas intercalando entre ambos uma lâmina de separação estruturada.
Unitário |  | Ud | Descrição |  | Rend. |  | Preço unitário | Importância
mt16png010c |  | m² | Filme de polietileno de 0,15 mm de espessura e 138 g/m² de massa superficial. |  | 1.05 |  | 0.3 | 0.32
mt07mee040b |  | m | Barrote de pinho silvestre (Pinus sylvestris), 80x80 mm. |  | 1.3 |  | 3.7 | 4.81
mt13eag023 |  | Ud | Prego de aço para fixação de ripa de madeira a suporte de betão ou argamassa. |  | 10.62 |  | 0.07 | 0.74
mt16lvp020aY1jl |  | m² | Manta de lã mineral, Ursa Terra Manta Fieltro MNU 40 "URSA IBÉRICA AISLANTES", de 80 mm de espessura, sem revestir, resistência térmica 2 m²°C/W, condutibilidade térmica 0,04 W/(m°C), segundo EN 13162, Euroclasse A1 de reacção ao fogo segundo NP EN 13501-1, com código de designação MW-EN 13162-T1-MU1. |  | 1.05 |  | 3.11 | 3.27
mt13blm020 |  | m² | Painel OSB de partículas longas e orientadas, qualidade hidrófuga 3 ou superior, de 22 mm de espessura. |  | 1.05 |  | 8 | 8.4
mt13blm030 |  | Ud | Prego de aço para fixação de painel de madeira a suporte de madeira. |  | 12.5 |  | 0.04 | 0.5
mt20wwr030 |  | m² | Lâmina de separação composta por lâmina de difusão aberta (formada por 3 camadas de polipropileno) com integração de lâmina de polipropileno com estrutura tridimensional. |  | 1.05 |  | 6 | 6.3
mt13ccz030g |  | m² | Painel de zincotitânio, "RHEINZINK" Clic System, acabamento natural, de 0,7 mm de espessura, executado mediante o sistema de junta com ripa a partir de material em banda de 650 mm de desenvolvimento, 565 mm entre eixos e juntas de 47 mm de altura. Elementos de fixação próprios do sistema formados por barras de chapa de aço galvanizado de 1 mm de espessura e 500 mm de comprimento, cobre-juntas longitudinal de 60 mm de largura, realização de juntas transversais, remates e encontros. Com certificado TÜV-Rheinland de conformidade com o catálogo de critérios QUALITY ZINC. |  | 1.09 |  | 63.06 | 68.74
mo051 |  | h | Oficial de 1ª montador de painéis metálicos. |  | 0.286 |  | 19.03 | 5.44
mo098 |  | h | Ajudante de montador de painéis metálicos. |  | 0.286 |  | 17.97 | 5.14
mo054 |  | h | Oficial de 1ª montador de isolamentos. |  | 0.057 |  | 19.03 | 1.08
mo101 |  | h | Ajudante de montador de isolamentos. |  | 0.057 |  | 17.97 | 1.02
|  | % | Custos directos complementares |  | 2 |  | 105.76 | 2.12
Custo de manutenção decenal: 35,60€ nos primeiros 10 anos. | [6 empty] | Total: | 107.88
Referência e título da norma |  |  |  | Aplicabilidade(a) |  | Obrigatoriedade(b) |  |  | Sistema(c)
EN 13162:2012+A1:2015 |  |  |  | 1072015 |  | 1072016
Produtos de isolamento térmico para aplicação em edifícios — Produtos manufaturados de lã mineral (MW) — Especificação
(a) Data de entrada em aplicação da norma harmonizada e início do período de coexistência
(b) Data final do período de coexistência / entrada em vigor da marcação CE
(c) Sistema de avaliação e verificação da regularidade do desempenho